## Isopor P800 arm 25x30x25
MURATURA PORTANTE IN ZONA SISMICA CON BLOCCHI DI LATERIZIO PORIZZATO Voce di analisi
MURATURA ARMATA IN ZONA SISMICA CON BLOCCHI DI LATERIZIO PORIZZATO Muratura armata di spessore 30 cm. realizzata in blocchi di laterizio semipieno porizzato tipo ISOPOR P800 arm. con profilo a C, prodotti in conformità alla Norma UNI EN 771-1, posti in opera a fori verticali e collegati mediante giunti continui di malta cementizia (di classe M5, resistenza media ≥ 5 N/mm2, o superiore) nella quale sono inserite armature metalliche verticali/orizzontali concentrate e armature orizzontali diffuse. I blocchi dovranno rispondere ai requisiti previsti dal decreto ministeriale 17 gennaio 2018 "Norme tecniche per le costruzioni" ed in particolare dovranno avere percentuali di foratura non superiori al 45%, spessore dei setti esterni non inferiori a 10 mm al netto della rigatura e dimensione massima dei fori non superiore a 12 cmq (ad esclusione dei fori di presa che saranno non superiori a 35 cmq). I valori di resistenza caratteristica dovranno essere rispettivamente: R*5 N/mm2 (50 Kg/cm2) in direzione dei carichi verticali R*1,5 N/mmq (15 Kg/cm2) in direzione ortogonale ai carichi verticali e nel piano della muratura. Il valore della trasmittanza termica “U” non deve essere superiore a 0,578 W/m2K (con intonaco cm 1,5+cm 1,5). L’indice di valutazione del potere fonoisolante “Rw” non deve essere inferiore a 52 dB. Sono compresi e compensati nel prezzo il trasporto, la posa in opera, l'onere dei ponteggi e quant'altro occorre per dare il lavoro finito a perfetta regola d'arte.
Elementi di analisi | UM | Q.tà | Pr.Un. | Importo
Blocchi in laterizio porizzato 25x30x25 compreso trasporto a destino | mc | 1 |  | 0
Malta cementizia per la posa e la sigillatura | litri/mc | 240 |  | 0
Manodopera | h/mc | 3.5 |  | 0
Armatura in acciaio B450C compreso cordoli | kg/mc | 25-30
Nolo gru | h/mc | 0.03 |  | 0
Sommano €/mc | Perc. |  |  | 0
Spese generali ed utili d'Impresa €/mc | 25 |  |  | 0
Totale €/mc |  |  |  | 0
Note on B10: Specificare la percentuale di incidenza delle spese generali sul totale