## Isopor P800 S 30x25x25
MURATURA PORTANTE IN ZONA SISMICA CON BLOCCHI DI LATERIZIO PORIZZATO Voce di analisi
Muratura portante dello spessore di 30 cm, realizzata in blocchi di laterizio semipieno porizzato tipo ISOPOR P800 S, prodotti in conformità alla Norma UNI EN 771-1, posti in opera a fori verticali con malta cementizia di classe M5 (resistenza media ≥ 5 N/mm2) o superiore. I blocchi dovranno rispondere ai requisiti previsti dal decreto ministeriale 17 gennaio 2018 "Norme tecniche per le costruzioni" ed in particolare dovranno avere percentuali di foratura non superiori al 45%, spessore dei setti esterni non inferiori a 10 mm al netto della rigatura e dimensione massima dei fori non superiore a 12 cmq (ad esclusione dei fori di presa che saranno non superiori a 35 cmq). I valori di resistenza caratteristica dovranno essere rispettivamente: R*5 N/mmq (50 Kg/cm2) in direzione dei carichi verticali R*1,5 N/mmq (15 Kg/cm2) in direzione ortogonale ai carichi verticali e nel piano della muratura. Il valore della trasmittanza termica “U” non deve essere superiore a 0,578 W/m2K (con intonaco cm 1,5+cm 1,5). L’indice di valutazione del potere fonoisolante “Rw” non deve essere inferiore a 52 dB. Sono compresi e compensati nel prezzo il trasporto, la posa in opera, l'onere dei ponteggi e quant'altro occorre per dare il lavoro finito a perfetta regola d'arte.
Elementi di analisi | UM | Q.tà | Pr.Un. | Importo
Blocchi in laterizio porizzato 25x30x25 compreso trasporto a destino | mc | 1 |  | 0
Malta cementizia per la posa e la sigillatura | mc/mc | 0.024 |  | 0
Manodopera | h/mc | 3.2 |  | 0
Nolo gru | h/mc | 0.03 |  | 0
Sommano €/mc | Perc. |  |  | 0
Spese generali ed utili d'Impresa €/mc | 25 |  |  | 0
Totale €/mc |  |  |  | 0
Note on B9: Specificare la percentuale di incidenza delle spese generali sul totale

## Isopor P800 S 35x25x25
MURATURA PORTANTE IN ZONA SISMICA CON BLOCCHI DI LATERIZIO PORIZZATO Voce di analisi
Muratura portante dello spessore di 35 cm, realizzata in blocchi semipieni di laterizio porizzato tipo ISOPOR P800 S, prodotti in conformità alla Norma UNI EN 771-1, posti in opera a fori verticali con malta cementizia di classe M5 (resistenza media ≥ 5 N/mm2) o superiore. I blocchi dovranno rispondere ai requisiti previsti dal decreto ministeriale 17 gennaio 2018 "Norme tecniche per le costruzioni" ed in particolare dovranno avere percentuali di foratura non superiori al 45%, spessore dei setti esterni non inferiori a 10 mm al netto della rigatura e dimensione massima dei fori non superiore a 12 cm2 (ad esclusione dei fori di presa che saranno non superiori a 35 cm2). I valori di resistenza caratteristica dovranno essere rispettivamente: R*5 N/mm2 (50 Kg/cm2) in direzione dei carichi verticali R*1,5 N/mm2 (15 Kg/cm2) in direzione ortogonale ai carichi verticali e nel piano della muratura. Il valore della trasmittanza termica “U” non deve essere superiore a 0,504 W/m2K (con intonaco cm 1,5+cm 1,5). L’indice di valutazione del potere fonoisolante “Rw” non deve essere inferiore a 54 dB. Sono compresi e compensati nel prezzo il trasporto, la posa in opera, l'onere dei ponteggi e quant'altro occorre per dare il lavoro finito a perfetta regola d'arte.
Elementi di analisi | UM | Q.tà | Pr.Un. | Importo
Blocchi in laterizio porizzato 35x25x25 compreso trasporto a destino | mc | 1 |  | 0
Malta cementizia per la posa e la sigillatura | mc/mc | 0.028 |  | 0
Manodopera | h/mc | 3.2 |  | 0
Nolo gru | h/mc | 0.03 |  | 0
Sommano €/mc | Perc. |  |  | 0
Spese generali ed utili d'Impresa €/mc | 25 |  |  | 0
Totale €/mc |  |  |  | 0
Note on B9: Specificare la percentuale di incidenza delle spese generali sul totale

## Isopor P800 S 38x25x25
MURATURA PORTANTE IN ZONA SISMICA CON BLOCCHI DI LATERIZIO PORIZZATO Voce di analisi
Muratura portante dello spessore di 38 cm, realizzata in blocchi semipieni di laterizio porizzato tipo ISOPOR P800 S, prodotti in conformità alla Norma UNI EN 771-1, posti in opera a fori verticali con malta cementizia di classe M5 (resistenza media ≥ 5 N/mm2) o superiore. I blocchi dovranno rispondere ai requisiti previsti dal decreto ministeriale 17 gennaio 2018 "Norme tecniche per le costruzioni" ed in particolare dovranno avere percentuali di foratura non superiori al 45%, spessore dei setti esterni non inferiori a 10 mm al netto della rigatura e dimensione massima dei fori non superiore a 12 cm2 (ad esclusione dei fori di presa che saranno non superiori a 35 cm2). I valori di resistenza caratteristica dovranno essere rispettivamente: R*5 N/mm2 (50 Kg/cm2) in direzione dei carichi verticali R*1,5 N/mm2 (15 Kg/cm2) in direzione ortogonale ai carichi verticali e nel piano della muratura. Il valore della trasmittanza termica “U” non deve essere superiore a 0,473 W/m2K (con intonaco cm 1,5+cm 1,5). L’indice di valutazione del potere fonoisolante “Rw” non deve essere inferiore a 55 dB. Sono compresi e compensati nel prezzo il trasporto, la posa in opera, l'onere dei ponteggi e quant'altro occorre per dare il lavoro finito a perfetta regola d'arte.
Elementi di analisi | UM | Q.tà | Pr.Un. | Importo
Blocchi in laterizio porizzato 38x25x25 compreso trasporto a destino | mc | 1 |  | 0
Malta cementizia per la posa e la sigillatura | mc/mc | 0.03 |  | 0
Manodopera | h/mc | 3.2 |  | 0
Nolo gru | h/mc | 0.03 |  | 0
Sommano €/mc | Perc. |  |  | 0
Spese generali ed utili d'Impresa €/mc | 25 |  |  | 0
Totale €/mc |  |  |  | 0
Note on B9: Specificare la percentuale di incidenza delle spese generali sul totale

## Isopor P800 S 40x25x25
MURATURA PORTANTE IN ZONA SISMICA CON BLOCCHI DI LATERIZIO PORIZZATO Voce di analisi
Muratura portante dello spessore di 40 cm, realizzata in blocchi semipieni di laterizio porizzato tipo ISOPOR P800 S, prodotti in conformità alla Norma UNI EN 771-1, posti in opera a fori verticali con malta cementizia di classe M5 (resistenza media ≥ 5 N/mm2) o superiore. I blocchi dovranno rispondere ai requisiti previsti dal decreto ministeriale 17 gennaio 2018 "Norme tecniche per le costruzioni" ed in particolare dovranno avere percentuali di foratura non superiori al 45%, spessore dei setti esterni non inferiori a 10 mm al netto della rigatura e dimensione massima dei fori non superiore a 12 cm2 (ad esclusione dei fori di presa che saranno non superiori a 35 cm2). I valori di resistenza caratteristica dovranno essere rispettivamente: R*5 N/mm2 (50 Kg/cm2) in direzione dei carichi verticali R*1,5 N/mm2 (15 Kg/cm2) in direzione ortogonale ai carichi verticali e nel piano della muratura. Il valore della trasmittanza termica “U” non deve essere superiore a 0,499 W/m2K (con intonaco cm 1,5+cm 1,5). L’indice di valutazione del potere fonoisolante “Rw” non deve essere inferiore a 56 dB. Sono compresi e compensati nel prezzo il trasporto, la posa in opera, l'onere dei ponteggi e quant'altro occorre per dare il lavoro finito a perfetta regola d'arte.
Elementi di analisi | UM | Q.tà | Pr.Un. | Importo
Blocchi in laterizio porizzato 40x25x25 compreso trasporto a destino | mc | 1 |  | 0
Malta cementizia per la posa e la sigillatura | mc/mc | 0.031 |  | 0
Manodopera | h/mc | 3.2 |  | 0
Nolo gru | h/mc | 0.03 |  | 0
Sommano €/mc | Perc. |  |  | 0
Spese generali ed utili d'Impresa €/mc | 25 |  |  | 0
Totale €/mc |  |  |  | 0
Note on B9: Specificare la percentuale di incidenza delle spese generali sul totale

## Isopor P800 S 45x25x25
MURATURA PORTANTE IN ZONA SISMICA CON BLOCCHI DI LATERIZIO PORIZZATO Voce di analisi
Muratura portante dello spessore di 45 cm, realizzata in blocchi semipieni di laterizio porizzato tipo ISOPOR P800 S, prodotti in conformità alla Norma UNI EN 771-1, posti in opera a fori verticali con malta cementizia di classe M5 (resistenza media ≥ 5 N/mm2) o superiore. I blocchi dovranno rispondere ai requisiti previsti dal decreto ministeriale 17 gennaio 2018 "Norme tecniche per le costruzioni" ed in particolare dovranno avere percentuali di foratura non superiori al 45%, spessore dei setti esterni non inferiori a 10 mm al netto della rigatura e dimensione massima dei fori non superiore a 12 cm2 (ad esclusione dei fori di presa che saranno non superiori a 35 cm2). I valori di resistenza caratteristica dovranno essere rispettivamente: R*5 N/mmq (50 Kg/cm2) in direzione dei carichi verticali R*1,5 N/mmq (15 Kg/cm2) in direzione ortogonale ai carichi verticali e nel piano della muratura. Il valore della trasmittanza termica “U” non deve essere superiore a 0,411 W/m2K (con intonaco cm 1,5+cm 1,5). L’indice di valutazione del potere fonoisolante “Rw” non deve essere inferiore a 58 dB. Sono compresi e compensati nel prezzo il trasporto, la posa in opera, l'onere dei ponteggi e quant'altro occorre per dare il lavoro finito a perfetta regola d'arte.
Elementi di analisi | UM | Q.tà | Pr.Un. | Importo
Blocchi in laterizio porizzato 45x25x25 compreso trasporto a destino | mc | 1 |  | 0
Malta cementizia per la posa e la sigillatura | mc/mc | 0.035 |  | 0
Manodopera | h/mc | 3.2 |  | 0
Nolo gru | h/mc | 0.03 |  | 0
Sommano €/mc | Perc. |  |  | 0
Spese generali ed utili d'Impresa €/mc | 25 |  |  | 0
Totale €/mc |  |  |  | 0
Note on B9: Specificare la percentuale di incidenza delle spese generali sul totale