## L-Max 30x25x25 CAM
MURATURA DI TOMPAGNAMENTO IN BLOCCHI DI LATERIZIO PORIZZATO CON FORI RIEMPITI DI LANA DI ROCCIA CON CERTIFICAZIONE DI PRODOTTO DEL CONTENUTO DI RICICLATO/RECUPERATO/SOTTOPRODOTTO Voce di analisi
Muratura di tompagnamento dello spessore di 30 cm, realizzata in blocchi di laterizio porizzato ad incastro, con fori riempiti di lana di roccia, prodotti in conformità alla Norma UNI EN 771-1, dotati di certificazione di prodotto relativa al contenuto di riciclato/recuperato/sottoprodotto, aventi peso specifico apparente (vuoto x pieno) non superiore a 600 daN/m3, posti in opera a fori verticali, con malta cementizia di classe M5 (resistenza media ≥ 5 N/mm2) o superiore. Il valore della trasmittanza termica “U” non deve essere superiore a 0,284 W/m2K (con intonaco cm 1,5+cm 1,5) e l’indice di valutazione del potere fonoisolante “Rw” non deve essere inferiore a 47 dB. Sono compresi e compensati nel prezzo il trasporto, la posa in opera, l'onere dei ponteggi e quant'altro occorre per dare il lavoro finito a perfetta regola d'arte.
Elementi di analisi | UM | Q.tà | Pr.Un. | Importo
Blocchi in laterizio porizzato 30x25x25 compreso trasporto a destino | mq | 1 |  | 0
Malta cementizia per la posa e la sigillatura | mc/mq | 0.009 |  | 0
Manodopera | h/mq | 0.8 |  | 0
Nolo gru | h/mq | 0.01 |  | 0
Sommano €/mq | Perc. |  |  | 0
Spese generali ed utili d'Impresa €/mq | 25 |  |  | 0
Totale €/mq |  |  |  | 0
Note on B9: Specificare la percentuale di incidenza delle spese generali sul totale

## LX-MAX 30x25x25 CAM
MURATURA DI TOMPAGNAMENTO IN BLOCCHI DI LATERIZIO PORIZZATO CON 5 FILE DI FORI RIEMPITI DI LANA DI ROCCIA CON CERTIFICAZIONE DI PRODOTTO DEL CONTENUTO DI RICICLATO/RECUPERATO/SOTTOPRODOTTO Voce di analisi
Muratura di tompagnamento dello spessore di 30 cm, realizzata in blocchi di laterizio porizzato ad incastro, con n.5 file di fori riempiti di lana di roccia, prodotti in conformità alla Norma UNI EN 771-1, dotati di certificazione di prodotto relativa al contenuto di riciclato/recuperato/sottoprodotto, aventi peso specifico apparente (vuoto x pieno) non superiore a 600 daN/m3, posti in opera a fori verticali, con malta cementizia di classe M5 (resistenza media ≥ 5 N/mm2) o superiore. Il valore della trasmittanza termica “U” non deve essere superiore a 0,309 W/m2K (con intonaco cm 1,5+cm 1,5) e l’indice di valutazione del potere fonoisolante “Rw” non deve essere inferiore a 47 dB. Sono compresi e compensati nel prezzo il trasporto, la posa in opera, l'onere dei ponteggi e quant'altro occorre per dare il lavoro finito a perfetta regola d'arte.
Elementi di analisi | UM | Q.tà | Pr.Un. | Importo
Blocchi in laterizio porizzato 30x25x25 compreso trasporto a destino | mq | 1 |  | 0
Malta cementizia per la posa e la sigillatura | mc/mq | 0.009 |  | 0
Manodopera | h/mq | 0.8 |  | 0
Nolo gru | h/mq | 0.01 |  | 0
Sommano €/mq | Perc. |  |  | 0
Spese generali ed utili d'Impresa €/mq | 25 |  |  | 0
Totale €/mq |  |  |  | 0
Note on B9: Specificare la percentuale di incidenza delle spese generali sul totale

## LXX-MAX 30x25x25 CAM
MURATURA DI TOMPAGNAMENTO IN BLOCCHI DI LATERIZIO PORIZZATO CON 4 FILE DI FORI RIEMPITI DI LANA DI ROCCIA CON CERTIFICAZIONE DI PRODOTTO DEL CONTENUTO DI RICICLATO/RECUPERATO/SOTTOPRODOTTO Voce di analisi
Muratura di tompagnamento dello spessore di 30 cm, realizzata in blocchi di laterizio porizzato ad incastro, con n.4 file di fori riempiti di lana di roccia, prodotti in conformità alla Norma UNI EN 771-1, dotati di certificazione di prodotto relativa al contenuto di riciclato/recuperato/sottoprodotto, aventi peso specifico apparente (vuoto x pieno) non superiore a 600 daN/m3, posti in opera a fori verticali, con malta cementizia di classe M5 (resistenza media ≥ 5 N/mm2) o superiore. Il valore della trasmittanza termica “U” non deve essere superiore a 0,333 W/m2K (con intonaco cm 1,5+cm 1,5) e l’indice di valutazione del potere fonoisolante “Rw” non deve essere inferiore a 47 dB. Sono compresi e compensati nel prezzo il trasporto, la posa in opera, l'onere dei ponteggi e quant'altro occorre per dare il lavoro finito a perfetta regola d'arte.
Elementi di analisi | UM | Q.tà | Pr.Un. | Importo
Blocchi in laterizio porizzato 30x25x25 compreso trasporto a destino | mq | 1 |  | 0
Malta cementizia per la posa e la sigillatura | mc/mq | 0.009 |  | 0
Manodopera | h/mq | 0.8 |  | 0
Nolo gru | h/mq | 0.01 |  | 0
Sommano €/mq | Perc. |  |  | 0
Spese generali ed utili d'Impresa €/mq | 25 |  |  | 0
Totale €/mq |  |  |  | 0
Note on B9: Specificare la percentuale di incidenza delle spese generali sul totale

## L-MAX 36.5x25x25 CAM
MURATURA DI TOMPAGNAMENTO IN BLOCCHI DI LATERIZIO PORIZZATO CON FORI RIEMPITI DI LANA DI ROCCIA CON CERTIFICAZIONE DI PRODOTTO DEL CONTENUTO DI RICICLATO/RECUPERATO/SOTTOPRODOTTO Voce di analisi
Muratura di tompagnamento dello spessore di 36,5 cm, realizzata in blocchi di laterizio porizzato ad incastro, con fori riempiti di lana di roccia, prodotti in conformità alla Norma UNI EN 771-1,dotati di certificazione di prodotto relativa al contenuto di riciclato/recuperato/sottoprodotto, aventi peso specifico apparente (vuoto x pieno) non superiore a 600 daN/m3, posti in opera a fori verticali, con malta cementizia di classe M5 (resistenza media ≥ 5 N/mm2) o superiore. Il valore della trasmittanza termica “U” non deve essere superiore a 0,232 W/m2K (con intonaco cm 1,5+cm 1,5) e l’indice di valutazione del potere fonoisolante “Rw” non deve essere inferiore a 50 dB. Sono compresi e compensati nel prezzo il trasporto, la posa in opera, l'onere dei ponteggi e quant'altro occorre per dare il lavoro finito a perfetta regola d'arte.
Elementi di analisi | UM | Q.tà | Pr.Un. | Importo
Blocchi in laterizio porizzato 36,5x25x25 compreso trasporto a destino | mq | 1 |  | 0
Malta cementizia per la posa e la sigillatura | mc/mq | 0.011 |  | 0
Manodopera | h/mq | 0.9 |  | 0
Nolo gru | h/mq | 0.01 |  | 0
Sommano €/mq | Perc. |  |  | 0
Spese generali ed utili d'Impresa €/mq | 25 |  |  | 0
Totale €/mq |  |  |  | 0
Note on B9: Specificare la percentuale di incidenza delle spese generali sul totale

## LX-MAX 36.5x25x25 CAM
MURATURA DI TOMPAGNAMENTO IN BLOCCHI DI LATERIZIO PORIZZATO CON 6 FILE DI FORI RIEMPITI DI LANA DI ROCCIA CON CERTIFICAZIONE DI PRODOTTO DEL CONTENUTO DI RICICLATO/RECUPERATO/SOTTOPRODOTTO Voce di analisi
Muratura di tompagnamento dello spessore di 36,5 cm, realizzata in blocchi di laterizio porizzato ad incastro, con n.6 file di fori riempiti di lana di roccia, prodotti in conformità alla Norma UNI EN 771-1, dotati di certificazione di prodotto relativa al contenuto di riciclato/recuperato/sottoprodotto, aventi peso specifico apparente (vuoto x pieno) non superiore a 600 daN/m3, posti in opera a fori verticali, con malta cementizia di classe M5 (resistenza media ≥ 5 N/mm2) o superiore. Il valore della trasmittanza termica “U” non deve essere superiore a 0,252 W/m2K (con intonaco cm 1,5+cm 1,5) e l’indice di valutazione del potere fonoisolante “Rw” non deve essere inferiore a 50 dB. Sono compresi e compensati nel prezzo il trasporto, la posa in opera, l'onere dei ponteggi e quant'altro occorre per dare il lavoro finito a perfetta regola d'arte.
Elementi di analisi | UM | Q.tà | Pr.Un. | Importo
L-MAX 36.5x25x25 CAM | mq | 1 |  | 0
Malta cementizia per la posa e la sigillatura | mc/mq | 0.011 |  | 0
Manodopera | h/mq | 0.9 |  | 0
Nolo gru | h/mq | 0.01 |  | 0
Sommano €/mq | Perc. |  |  | 0
Spese generali ed utili d'Impresa €/mq | 25 |  |  | 0
Totale €/mq |  |  |  | 0
Note on B9: Specificare la percentuale di incidenza delle spese generali sul totale

## LXX-MAX 36.5x25x25 CAM
MURATURA DI TOMPAGNAMENTO IN BLOCCHI DI LATERIZIO PORIZZATO CON 4 FILE DI FORI RIEMPITI DI LANA DI ROCCIA CON CERTIFICAZIONE DI PRODOTTO DEL CONTENUTO DI RICICLATO/RECUPERATO/SOTTOPRODOTTO Voce di analisi
Muratura di tompagnamento dello spessore di 36,5 cm, realizzata in blocchi di laterizio porizzato ad incastro, con n.4 file di fori riempiti di lana di roccia, prodotti in conformità alla Norma UNI EN 771-1, dotati di certificazione di prodotto relativa al contenuto di riciclato/recuperato/sottoprodotto, aventi peso specifico apparente (vuoto x pieno) non superiore a 600 daN/m3, posti in opera a fori verticali, con malta cementizia di classe M5 (resistenza media ≥ 5 N/mm2) o superiore. Il valore della trasmittanza termica “U” non deve essere superiore a 0,294 W/m2K (con intonaco cm 1,5+cm 1,5) e l’indice di valutazione del potere fonoisolante “Rw” non deve essere inferiore a 50 dB. Sono compresi e compensati nel prezzo il trasporto, la posa in opera, l'onere dei ponteggi e quant'altro occorre per dare il lavoro finito a perfetta regola d'arte.
Elementi di analisi | UM | Q.tà | Pr.Un. | Importo
Blocchi in laterizio porizzato 36,5x25x25 compreso trasporto a destino | mq | 1 |  | 0
Malta cementizia per la posa e la sigillatura | mc/mq | 0.011 |  | 0
Manodopera | h/mq | 0.9 |  | 0
Nolo gru | h/mq | 0.01 |  | 0
Sommano €/mq | Perc. |  |  | 0
Spese generali ed utili d'Impresa €/mq | 25 |  |  | 0
Totale €/mq |  |  |  | 0
Note on B9: Specificare la percentuale di incidenza delle spese generali sul totale